## 表紙
製品対応可否 判断補助資料 | [11 empty] | 作成日 |  | 2025-10-30
[12 empty] | 会社名 |  | 細谷精機株式会社
↓弊社で保有している材料 ※「材料の種類」は種類をクリックすると材質記号の確認可能
材料の長さ |  | 2000mm～4000mm
材料の形状 |  | 丸 ・ パイプ(鋼管) ・ 四角 ・ 六角 ・ アヤメローレット ・平目ローレット
材質の種類 |  | 鉄系 |  |  |  | ステンレス系 |  |  | アルミ系 |  | 銅系
材料の調達 |  | 有償支給(お客様から購入) ・ 自給(自社で調達) ・ 無償支給(お客様から無償で支給)
材料イメージ
↓弊社でできる事 ※「基本」=基本設備仕様 「特殊」=特殊設備仕様(オプション購入要)
①全長加工 |  |  |  |  | ②外径加工 |  |  |  |  | ③内径加工(軸方向) |  |  |  |  | ④溝加工
MIN | ：基本2mm |  |  |  | MIN |  | ：基本φ2/長さ0 |  |  | MIN | ：基本φ1/深さ0 |  |  |  | MIN | ：基本幅0.3/深さ0
MAX | ：基本100mm(特殊180mm) |  |  |  | MAX |  | ：基本φ26/長さ100 |  |  | MAX | ：基本φ24/深さ40 |  |  |  | MAX | ：基本幅100mm/深さ26
⑤雄ネジ加工 |  |  |  |  | ⑥雌ネジ加工(軸方向) |  |  |  |  | ⑦角加工(四角や六角等) |  |  |  |  | ⑧ローレット加工(綾目や平目)
MIN | ：基本M5/長さ3.0 |  |  |  | MIN |  | ：基本M3/長さ1.0 |  |  | MIN | ：基本二面幅4.33 |  |  |  | MIN | ：基本m=0.19/素材径φ10
MAX | ：基本M12/長さ26 |  |  |  | MAX |  | ：基本M8/長さ15 |  |  | MAX | ：基本二面幅22.52 |  |  |  | MAX | ：基本m=0.50/素材径φ24
⑨ザグリ加工 |  |  |  |  | ⑩横穴加工 |  |  |  |  | ⑪雌ネジ加工(横方向) |  |  |  |  | ⑫スリット加工
MIN | ：基本深さ0/径φ3 |  |  |  | MIN |  | ：基本φ0.5/深さ0 |  |  | MIN | ：基本M3/深さ1 |  |  |  | MIN | ：基本幅0.3/深さ0.3
MAX | ：基本深さ5/径φ24 |  |  |  | MAX |  | ：基本φ6/深さ26 |  |  | MAX | ：基本M6/深さ5 |  |  |  | MAX | ：基本幅24/深さ10
↓弊社保有設備 ※黄色塗潰し欄は「設備名」をクリックするとイメージ動画確認可能、「保有台数」をクリックすると設備概要確認可能
設備名 |  |  | 保有台数 |  | 設備名 |  |  |  | 保有台数 | 設備名 |  |  | 保有台数 |  | 設備名 |  |  | 保有台数
NC旋盤 |  |  | 10 |  | 両端加工自動機 |  |  |  | 1 | センターレスグラインダー |  |  | 2 |  | 卓上旋盤 |  |  | 3
設備名 |  |  | 保有台数 |  | 設備名 |  |  |  | 保有台数 | 設備名 |  |  | 保有台数 |  | 設備名 |  |  | 保有台数
ボール盤 |  |  | 2 |  | タッピング盤 |  |  |  | 2 | 転造盤 |  |  | 3 |  | カラーピン検査装置 |  |  | 2
設備名 |  |  | 保有台数 |  | 設備名 |  |  |  | 保有台数 | 設備名 |  |  | 保有台数 |  | 設備名 |  |  | 保有台数
カラープラグ検査装置 |  |  | 1 |  | カラー検査装置 |  |  |  | 1 | 計数機 |  |  | 1 |  | 計量器 |  |  | 5
設備名 |  |  | 保有台数 |  | 設備名 |  |  |  | 保有台数 | 設備名 |  |  | 保有台数 |  | 設備名 |  |  | 保有台数
画像寸法測定器 |  |  | 2 |  | ワンショット3D形状測定器 |  |  |  | 1 | デジタルマイクロスコープ |  |  | 1 |  | 粗さ測定器 |  |  | 1
保有設備 一部簡易説明
NC旋盤 |  |  |  | ：「弊社でできる事」が全て対応可能
両端加工自動機 |  |  |  | ：外面取加工、内面取加工が可能
センターレスグラインダー |  |  |  | ：外径仕上加工が可能 (外径公差幅φ0.008、面粗度Ra0.4・Rz1.6)
卓上旋盤 |  |  |  | ：「弊社でできる事」の①、②、③、④、⑨が可能で、手加工
ボール盤 |  |  |  | ：「弊社でできる事」の③、⑨、⑩が可能で、手加工
タッピング盤 |  |  |  | ：「弊社でできる事」の⑥が可能で、手加工
転造盤 |  |  |  | ：「弊社でできる事」の⑤、⑧が可能で、手加工
カラーピン検査装置 |  |  |  | ：「全長≧外径」製品を投影機で全数検査可能
カラープラグ検査装置 |  |  |  | ：「全長＜外径」製品を投影機で全数検査可能
カラー検査装置 |  |  |  | ：「全長＜外径」製品を投影機で全数検査可能
↓弊社協力メーカーでできる事 ※「名称」をクリックすると概要確認可能
亜鉛鍍金 |  |  | ニッケル鍍金 |  |  |  |  | 亜鉛ニッケル鍍金 |  | 高ニッケル鍍金 |  |  | クロム鍍金 |  |  |  | 金鍍金
ジオメット |  |  | メタス |  |  |  |  | アルマイト
ガス軟窒化 |  |  | イソナイト |  |  |  |  | 高周波焼入 |  | 調質(焼入焼戻) |  |  | 浸炭焼入焼戻 |  |  |  | HR30N
停止研磨加工
逃がし(ネジ加工無)は0.8以上必要
逃がし(ネジ加工無)は3.1以上必要
六角の場合で記載
綾目の場合で記載

## 鉄
表紙へ | [5 empty] | 作成日：2013年5月21日
改訂日：2025年10月13日
作成者：細谷俊介
材 料 仕 様 情 報 (鉄系)
| 材質 | 材料名称 | 特徴 | 引張強さ [N/mm2] | 降伏点(耐力) [N/mm2]
| 12L14 | 硫黄複合快削鋼 | JIS(日本工業規格)ではなく、AISI(ｱﾒﾘｶ鉄鋼協会)の規格材。JISで言う所のSUM24L相当材。炭素量0.15以下。比較的炭素量が多い快削鋼。溶接性は悪く、曲げ加工には向かない。RoHSⅡ対応。 | 370～520 | 230～310
| ASK2600S | 硫黄複合快削鋼 | 秋山製鋼(株)の商品。SUM24LをﾍﾞｰｽにPbを高め、Teを添加する事により切削性を高めた鋼。RoHSⅡ環境規制対応材料。 | - | -
| M23L1 | 硫黄複合快削鋼 | SUM22L～24L相当。RoHSⅡ環境規制対応材料。 | - | -
| S20C | 炭素鋼 | 炭素量0.18～0.23。通常熱処理を施して使用。炭素量0.35以上は溶接に不向き。 | 400以上 | 245以上
| S35C | 炭素鋼 | 炭素量0.32～0.38。S20C以上の強度。 | 510以上 | 305以上
| S45C | 炭素鋼 | 炭素量0.42～0.48。S35C以上の強度。 | 570以上 | 345以上
| S45CF | 炭素鋼 | FはS45CにPbを付加した鉛快削鋼で記号Lも同様。(ﾒｰｶｰの違い) | - | -
| S45CH | 炭素鋼 | Hは調質(焼入焼戻)してある事を通常意味する | - | -
| S45CL | 炭素鋼 | LはS45CにPbを付加した鉛快削鋼で記号Fも同様。(ﾒｰｶｰの違い) | - | -
| S45C-SC | 炭素鋼 | SCの意味はｼｰﾑﾚｽ(縫目無し)引抜材 | 570以上 | 345以上
| SCM415 | ｸﾛﾑﾓﾘﾌﾞﾃﾞﾝ鋼 | 炭素量0.13～0.18。通常熱処理を施して使用。SCｒ材よりもさらに焼入れ性に優れる。 | - | 830以上
| SCM415F | ｸﾛﾑﾓﾘﾌﾞﾃﾞﾝ鋼 | SCM415にPbを付加した鉛快鋼で記号Lも同様。 | - | -
| SCM415H-SC | ｸﾛﾑﾓﾘﾌﾞﾃﾞﾝ鋼 | Hは焼入れ性を保証していると言う意味(材料ﾒｰｶｰは基本的にHをつけ、焼入保証されていないSCMは基本無い)。SCはｼｰﾑﾚｽ(縫目無)の引抜材。 | - | 830以上
| SCM415L | ｸﾛﾑﾓﾘﾌﾞﾃﾞﾝ鋼 | SCM415にPbを付加した鉛快鋼で記号FもL2も同様。 | - | -
| SCM415L2 | ｸﾛﾑﾓﾘﾌﾞﾃﾞﾝ鋼 | SCM415Lと同様。L1もあるが、L1はPbの量がL2の半分。 | - | -
| SCM420 | ｸﾛﾑﾓﾘﾌﾞﾃﾞﾝ鋼 | 炭素量0.18～0.23。通常熱処理を施して使用。SCM415よりも強度が高い。 | - | 930以上
| SCM435 | ｸﾛﾑﾓﾘﾌﾞﾃﾞﾝ鋼 | 炭素量0.33～0.38。通常熱処理を施して使用。SCM420よりも強度が高い。 | 785以上 | 930以上
| SCr420 | ｸﾛﾑ鋼 | S45C材が使えない局面で使用する事が多い(熱処理による寸法変化等)。通常熱処理して使用。 | - | 830以上
| SFC3FT | 硫黄複合快削鋼 | 大同特殊鋼(株)の商品。SUM24LをﾍﾞｰｽにPbを高め、Teを添加する事により切削性を高めた鋼。RoHSⅡ環境規制対応材料。 | - | -
| SGD3 | みがき棒鋼用一般鋼材 | SS400相当材。機械的性質保証は無く、材料成分保証のみ。SS400は機械的性質を紐付かせる為、最低発注ﾛｯﾄが2000㎏等、多くなる傾向があるが、SGD3は1㎏からでも購入可能。 | - | -
| SS400 | 一般構造用圧延鋼材 | 旧JISではSS41の事。現在はSS400。炭素量が少なく焼入れはできない。SGD3と異なり、材料成分ではなく、機械的性質保証の材料となる。 | 400～510 | 205～245以上
| STKM11A | 炭素鋼鋼管 | STKMｼﾘｰｽﾞでも炭素量が最も少ない。靭性があり曲げ加工しやすい。記号として、EG(電縫管=ﾋﾞｰﾄﾞ材)、EC(電縫引抜管)、SH(ｼｰﾑﾚｽ=縫目無し)、SC(ｼｰﾑﾚｽ引抜材)がある。 | 290以上 | 設定無し
| STKM11C | 炭素鋼鋼管 | STKM11Cの「C」はJISにはなく、ﾔﾏﾊ発動機様特有の記号。「C」は焼入焼鈍し無しの引抜材と言う意味であり、「伸び」の機械的性質保証が無い材料である。JISで規程があるのはSTKM11Aのみであり、STKM11Cは「STKM11A 焼き鈍し無し」と言う事になる。 | 290以上 | -
| STKM13C | 炭素鋼鋼管 | STKM11～17の中間的存在。 | 510以上 | 380以上
| STKM16C | 炭素鋼鋼管 | STKM17Cについで引張強さ、降伏点が高い。 | 620以上 | 460以上
| STKM17A | 炭素鋼鋼管 | STKMｼﾘｰｽﾞで最も高度が高い。 | 550以上 | 350以上
| STKM17C | 炭素鋼鋼管 | 11Aよりも引張強さ、降伏点が高い。 | 650以上 | 480以上
| SUM24L | 硫黄複合快削鋼 | 炭素量0.15以下。比較的炭素量が多い快削鋼。溶接性は悪く、曲げ加工には向かない。RoHSⅡ対応。 | - | -
Cは硬度や引張強さ、靭性に影響(多ければ硬く脆い)
Crは熱処理による機械的性質向上に影響
Siは耐熱性に影響
Mnは引張強さに影響
Note on E11: 焼きならし後
Note on F11: 焼きならし後
Note on E12: 焼きならし後
Note on F12: 焼きならし後
Note on E13: 焼きならし後
Note on F13: 焼きならし後
Note on E17: 焼きならし後
Note on F17: 焼きならし後
Note on F18: 焼入れ焼き戻し後
Note on F20: 焼入れ焼き戻し後
Note on F23: 焼入れ焼き戻し後
Note on E24: 焼入れ焼き戻し後
Note on F24: 焼入れ焼き戻し後
Note on F25: 焼入れ焼き戻し後
Note on F28: 板の厚みにより異なる 16mm以下：245以上 100mm以上：205以上

## ｽﾃﾝﾚｽ
表紙へ | [5 empty] | 作成日：2013年5月21日
改訂日：2025年10月13日
作成者：細谷俊介
材 料 仕 様 情 報 (ｽﾃﾝﾚｽ系)
| 材質 | 材料名称 | 特徴 | 引張強さ [N/mm2] | 降伏点(耐力) [N/mm2]
| ASK3000T | ｵｰｽﾃﾅｲﾄ系ｽﾃﾝﾚｽ鋼 | SUS304をﾍﾞｰｽにSを高め、Teを添加する事により切削性を高めた快削ｽﾃﾝﾚｽ鋼 | - | -
| SUS303 | ｵｰｽﾃﾅｲﾄ系ｽﾃﾝﾚｽ鋼 | 磁性が有り、被削性、耐焼付性を向上。自動盤用として最適。 | 520以上 | 205以上
| SUS304 | ｵｰｽﾃﾅｲﾄ系ｽﾃﾝﾚｽ鋼 | 磁性無く、熱伝導率が低い。SUS303よりも硬く、耐食性は良い。 | 520以上 | 205以上
| SUS304-SC | ｵｰｽﾃﾅｲﾄ系ｽﾃﾝﾚｽ鋼 | SCはシームレス | 520以上 | 205以上
| SUS304(WHA) | ｵｰｽﾃﾅｲﾄ系ｽﾃﾝﾚｽ鋼 | WHAの意味は硬さの規格 | - | -
| SUS304(WHC) | ｵｰｽﾃﾅｲﾄ系ｽﾃﾝﾚｽ鋼 | WHCの意味は硬さの規格 | - | -
| SUS304(WPA) | ｵｰｽﾃﾅｲﾄ系ｽﾃﾝﾚｽ鋼 | WPAの意味は硬さの規格 | - | -
| SUS410 | ﾏﾙﾃﾝｻｲﾄ系ｽﾃﾝﾚｽ鋼 | 磁性が有り、熱伝導率が高い。SUS304よりも硬いが、耐食性は劣る。 | 540以上 | 345以上
| SUS430 | ﾌｪﾗｲﾄ系ｽﾃﾝﾚｽ鋼 | 磁性が有り、ｸﾛﾑを16～18％含む。ﾆｯｹﾙを含まない為比較的安価。SUS410よりも耐食性に優れる。 | 450以上 | 205以上
| SUS430F | ﾌｪﾗｲﾄ系ｽﾃﾝﾚｽ鋼 | Fは硫黄快削ｽﾃﾝﾚｽ鋼 | 450以上 | 205以上
| SUS440C | ﾏﾙﾃﾝｻｲﾄ系ｽﾃﾝﾚｽ鋼 | Cは硬さの規格(A、B、Cがある)。SUS304よりも硬く、耐摩耗性に優れる。 | - | -
| SUS630 | 析出硬化系ｽﾃﾝﾚｽ鋼 | 耐食性、高強度。硬度はSUS303の2倍。 | 930以上 | 725以上
| SUS631J1(WPC) | 析出硬化系ｽﾃﾝﾚｽ鋼 | 631は631J1しかない。WPCが硬さの規格。 | 1140以上 | 960以上
Note on E19: 熱処理方法により 異なる。 これは熱処理記号 H1150を施した場合。
Note on F19: 熱処理方法により 異なる。 これは熱処理記号 H1150を施した場合。
Note on E20: 熱処理方法により 異なる。 これは熱処理記号 TH1050を施した場合。
Note on F20: 熱処理方法により 異なる。 これは熱処理記号 TH1050を施した場合。

## ｱﾙﾐ
表紙へ | [5 empty] | 作成日：2013年5月21日
改訂日：2025年10月13日
作成者：細谷俊介
材 料 仕 様 情 報 (ｱﾙﾐ系)
| 材質 | 材料名称 | 特徴 | 引張強さ [N/mm2] | 降伏点(耐力) [N/mm2]
| A2014 | Al-Cu系ｱﾙﾐﾆｳﾑ合金 | Cuを多く含む為、耐食性は良くないが、強度が高い。 | 185以上 | 95以上
| A2014BD-T4 | Al-Cu系ｱﾙﾐﾆｳﾑ合金 | BはBar(棒)、DはDraw(引抜)、Tは熱処理有、数字はｸﾞﾚｰﾄﾞ。 | 425以上 | 290以上
| A2014BD-T6 | Al-Cu系ｱﾙﾐﾆｳﾑ合金 | T4以上の強度だが、伸びは悪い。 | 485以上 | 415以上
| A2017 | Al-Cu系ｱﾙﾐﾆｳﾑ合金 | A2014よりも強度は低いが、伸びは良い。 | 180以上 | 70以上
| A2017BD-T4 | Al-Cu系ｱﾙﾐﾆｳﾑ合金 | A2017のT4ｸﾞﾚｰﾄﾞ。 | 425以上 | 275以上
| A2017BE-T4 | Al-Cu系ｱﾙﾐﾆｳﾑ合金 | Eは押出材。押出材は材料自体の外径がばらついており、±0.4程。旋盤での加工には向かない。 | 425以上 | 275以上
| A2017TD-T4 | Al-Cu系ｱﾙﾐﾆｳﾑ合金 | TはTube(鋼管)。 | 425以上 | 275以上
| A2024 | Al-Cu系ｱﾙﾐﾆｳﾑ合金 | A2014よりも降伏点が低い。 | 185以上 | 75以上
| A2024BD-T4 | Al-Cu系ｱﾙﾐﾆｳﾑ合金 | A2024のT4ｸﾞﾚｰﾄﾞ。 | 470以上 | 325以上
| A5052 | Al-Mg系ｱﾙﾐﾆｳﾑ合金 | 中程度の強度を持ち、耐食性、溶接性、成形性が良い。特に強度の割に疲労強度が高く、耐海水性が優れている。 | 195以上 | 90以上
| A5052TD | Al-Mg系ｱﾙﾐﾆｳﾑ合金 | A5052のTube(鋼管)、Draw(引抜)。 | 195以上 | 90以上
| A5056 | Al-Mg系ｱﾙﾐﾆｳﾑ合金 | 耐食性に優れ、切削加工による表面仕上り、陽極酸化処理性とその染色性が良い。 | 290以上 | 150以上
| A5056TD | Al-Mg系ｱﾙﾐﾆｳﾑ合金 | A5056のTube(鋼管)、Draw(引抜)。 | 290以上 | 150以上
| A5056BD-H34 | Al-Mg系ｱﾙﾐﾆｳﾑ合金 | H34は加工硬化後安定化処理(1/2硬化)をしたもの。 | 415以上 | 345以上
| A6061 | Al-Mg-Si系ｱﾙﾐﾆｳﾑ合金 | 熱処理型の耐食性合金。T6処理により高い耐力値が得られるが、溶接継手強度が低くなる為、ﾎﾞﾙﾄ等に利用 | 125以上 | 55以上
| A6061BD-T6 | Al-Mg-Si系ｱﾙﾐﾆｳﾑ合金 | A6061のBar(棒)、Draw(引抜)のT6ｸﾞﾚｰﾄﾞ。 | 310以上 | 275以上
| A6061TD-T6 | Al-Mg-Si系ｱﾙﾐﾆｳﾑ合金 | A6061のTube(鋼管)、Draw(引抜)のT6ｸﾞﾚｰﾄﾞ。 | 310以上 | 275以上
| A7N01BE-T5 | Al-Zn-Mg系ｱﾙﾐﾆｳﾑ合金 | 溶接構造用合金。強度が高く、しかも溶接部の強度が常温放置により、母材強度に近いところまで回復する。耐食性もかなり良い。 | 345以上 | 295以上

## 銅
表紙へ | [7 empty] | 作成日：2013年5月21日
改訂日：2025年10月13日
作成者：細谷俊介
材 料 仕 様 情 報 (銅系)
| 材質 | 材料名称 | 特徴 | 引張強さ [N/mm2] | 降伏点(耐力) [N/mm2] | 伸び [％] | ﾋﾞｯｶｰｽ硬度 [Hv]
| BSBM | 快削黄銅 | C3601～3604の旧称 | - | - | - | -
| C1220 | ﾘﾝ脱酸銅 1B種 | 展延性(柔軟な変形)、耐食性、熱伝導性等に優れる。風呂釜や、湯沸器等に使用。 | 195以上 | - | 35以上 | -
| C1720B-H | ﾍﾞﾘﾘｳﾑ銅 2種 | Beを1.80～2.00含む。BはBar(棒)、Hはｸﾞﾚｰﾄﾞ。 | 685～835 | - | 2以上 | 210～270
| C3601 | 快削黄銅 特1種 | 切削性が良く、C360○ｼﾘｰｽﾞで展延性が良い。時計部品、歯車等に使用。 | - | - | - | -
| C3602 | 快削黄銅 1種 | C3601よりも切削性が良く、展延性が悪い。時計部品、歯車等に使用。 | 392～441 | - | 30～42 | 90～140
| C3603 | 快削黄銅 特2種 | C3602よりも切削性が良く、展延性が悪い。時計部品、歯車等に使用。 | - | - | - | -
| C3604 | 快削黄銅 2種 | C3603よりも切削性が良く、展延性が悪い。時計部品、歯車等に使用。 | 392～441 | - | 30～42 | 90～140
| C5191BD-H | りん青銅 2種 | BはBqr(棒)、DはDraw(引抜き)、Hはｸﾞﾚｰﾄﾞ。 | 590～685 | - | 8以上 | 180～230
| FX400 | 快削りん青銅 | Pbを3.5～3.9含む。 | - | - | - | -

## 設備概要(NC旋盤)
各設備の名称、構造、特徴、注意点まとめ 設備名称 ： NC旋盤(NN20UB10) |  |  |  | 作成日 | 2025-10-16
改訂日
|  |  |  | 承認 | 検印 | 作成
構造・特徴・注意点
<基本情報>
| メーカー |  | 野村DS株式会社
| 型式 |  | NN20UB8K ・ NN20UB10 ・ NN32UB10W
| 初回購入年月日 |  | 2019年3月2日
| 設備概要 |  | 【NN20UB10代表】 様々な刃物を用いて、様々な加工(全長、外径、内径、溝、雄ネジ(軸方向と横方向)、雌ネジ、雌ネジ、角(二面幅)、ローレット、ザグリ、横穴、スリット加工等)ができる設備。材質や加工部位にもよるが、面粗度Ra3.2・Rz10.0、外径公差幅0.03まで現行レベルでは対応可能。また、全長は0.5～180mm、外径はφ2～φ26、内径はφ1～φ24(深さ40mm以下)まで基本対応可能。 $1側(正面側)、$2側(背面側)、$3側(側面回転工具側)、$4側(背面回転工具側)の4ヵ所に軸があり、材料または刃物を回転させて、刃物で切削加工を行う。
構造概要
※詳細は弊社保有の各種手順書による
<特徴・注意点>
・弊社保有の各種手順書に記載されている注意事項を厳守する事
(各冶具の意味や、調整を行う意味等を理解していないと、安全に作業ができず、また不良の原因と
なってしまう)
※製品毎の加工条件(回転数やワークの送り速度、刃物の種類、刃物の交換頻度、切削油の
塗布位置等)や、設備の月次・始業点検による管理は重要
・NC旋盤は無人で24時間稼働ができる設備だが、監査員による監査チェックシートでの帰宅前
監査は必須
(人による作業忘れを防止する為、第3者によるチェックが必要)
設備内
加工部構造

## 設備概要(センターレスグラインダー)
各設備の名称、構造、特徴、注意点まとめ 設備名称 ： センターレスグラインダー(MG-16型) |  |  |  | 作成日 | 2018-09-17
|  |  |  | 改訂日 | 2025-10-16
|  |  |  | 承認 | 検印 | 作成
構造・特徴・注意点
<基本情報>
| メーカー |  | 日本精機株式会社
| 型式 |  | MG-16 ※社内設備No703と704
| 初回購入年月日 |  | 2015年4月2日 ※左記はオーバーホール実施日
| 設備概要 |  | 研削砥石、調整砥石を用いて、カラーや
ピン等の軸物製品の外径研削を行う機械。
面粗度Ra0.4・Rz1.6、外径公差幅φ0.008
まで現行レベルでは対応している。
研削砥石、調整砥石の双方が時計回りに
回転し、製品が前に進む。その原理は、
調整砥石の上面が出口側に傾いており、
且つ、入口側が広く、出口側が狭くなる
ような間隔になっている為。
構造概要
※詳細は「センターレスグラインダー(MG-16型) 段取手順書、各種情報」参照
<基本的な動き>
・「①」、「②」のフィーダーで、ワークを「③」のセンターレス(加工部)まで供給する
・「③」のセンターレス(加工部)で、外径研削をする
・「④」、「⑤」、「⑥」のコンベアでOK箱へワークを投入する
・OK箱のワークを灯油で洗浄して、遠心分離機で灯油を切る
・遠心分離機で灯油を切ったら、OK箱へワークを投入する
<特徴・注意点>
・「センターレスグラインダー(MG-16型) 段取手順書、各種情報」に記載されている注意事項を
厳守する事
(各冶具の意味や、調整を行う意味等を理解していないと、安全に作業ができず、また不良の
原因となってしまう)
※製品毎の研削条件(外径の研磨量や、ワークの送り速度(調整砥石の回転数と所要角度
に寄与)、ワークの芯高、砥石の種類等)や、設備の月次・始業管理は重要であり、こちらは
「加工条件一覧表」や「月次・始業点検表」を参照する事
・センターレスグラインダーの代表的な社内不良では、「(1)製品外径部への螺旋状キズ」、
「(2)製品外径部へ一部のみ研磨キズ」、「(3)製品が真円にならない」等があるが、以下が
要因の1つである
(1)製品出口側の間隔が狭すぎる為、砥石の角が製品外径に接触する
(2)こちらは原因は定かではなく、継続調査中
(3)ワークの芯高が最適でない(芯高が低いと三角形等の奇数の形状となり、
芯高が高いと四角形等の偶数の形状となってしまう)

## 設備概要(カラーピン検査装置)
各設備の名称、構造、特徴、注意点まとめ 設備名称 ： カラー・ピン検査装置 |  |  |  | 作成日 | 2018-09-17
|  |  |  | 改訂日 | 2025-10-16
|  |  |  | 承認 | 検印 | 作成
構造・特徴・注意点
<基本情報>
| メーカー | 株式会社NST
| 型式 | TM-065 ※検査カメラ部(キーエンス製)
| 初回購入年月日 | 2016年1月25日
| 設備概要 | カラーやピン等の左右対称(片側がRでもOK)の軸物製品で、「全長≧外径」の
製品の寸法検査を投影機を用いて指定範囲を測定する。全長の長さは
4.00～60.00mm、外径はφ2.00～25.00mmまで検査をする事ができる。
検査装置の精度は、カメラ単品では±0.003mmだが、設備の機差をいれて、
±0.010mmが実際の限界の寸法公差となる。
範囲指定をしていない部分や、カメラで投影できない部分、しっかりとワークの
線(エッジ)をの拾えない部分の測定はできない。
検査装置の検査能力としては、1個辺り3秒(1時間辺り1200個)であり、
ホッパーにワークを溜めて置けば、24h稼働も可能。
構造概要
①ボウルフィーダー
②直進フィーダー
③ワーク取出部
④供給側チャック
⑤ワーク検査部(Vブロック)
⑥ワーク検査部(カメラ)
⑦ワーク検査部周辺
⑧排出側チャック
<基本的な動き>
・「①」、「②」のフィーダーで、ワークを「③」の取出部まで供給する
・「④」の供給側チャックでワークを掴み、「⑤」のワーク検査部(Vブロック)まで運搬する
・「⑥」のワーク検査部(カメラ)で、寸法検査を行う
・「⑧」の排出側チャックでワークを掴み、OKであればOK箱、NGであればNG箱へ投入する
<特徴・注意点>
・カメラはヘッドAとヘッドBの2つがあり、以下写真の部位を測定する事ができる
・範囲指定をしていない部分や、カメラで投影できない部分、しっかりとワークの線(エッジ)をの
拾えない部分の測定はできない
・寸法公差が±0.010mmまで測定ができる為、少しのバリやゴミでも検出をしてしまう
(可能な限り、バリやゴミが無い状態で検査を行う必要がある)
・測定具での実測値と、検査装置での測定結果の差異が±0.005mm以内である事
②
①
④
③
⑧
⑤
⑥
⑦
【ヘッドA測定可能部位】
・正面からの外径、外径真円度、内径、内径真円度、内径バリ、内径ゴミ
【ヘッドB測定可能部位】
・側面からの外径、溝径、溝位置、全長、先端R、先端径、ボス高さ
全長測定であれば、「水色枠と赤枠の範囲の中で、平均値を測定する」事となる
外径測定であれば、「水色枠範囲の中で、最大値を測定する」事となる

## 設備概要(カラープラグ検査装置)
各設備の名称、構造、特徴、注意点まとめ 設備名称 ： カラー・プラグ検査装置 |  |  | 作成日 |  | 2018-09-17
|  |  | 改訂日 |  | 2025-10-16
|  |  | 承認 |  | 検印 | 作成
構造・特徴・注意点
<基本情報>
| メーカー | 株式会社NST
| 型式 | 検査カメラ部(キーエンス製のエリアカメラとラインカメラ)
| 初回購入年月日 | 2016年12月26日
| 設備概要 | カラーやプラグ等の左右対称且つ端面が平行な軸物製品で「全長＜外径」
の製品の寸法検査を側面側をエリアカメラ、正面側をラインカメラを用いて
指定範囲を測定する。全長の長さは1.80～25.00mm、外径はφ6.00～25.00mm
まで検査をする事ができる。
検査装置の精度は、設備の機差をいれて±0.010mmが実際の限界の
寸法公差となる。範囲指定をしていない部分や、カメラで撮影できない部分、
しっかりとワークの線(エッジ)をの拾えない部分の測定はできない。
検査装置の検査能力としては、1個辺り4秒(1時間辺り900個)であり、
ホッパーにワークを溜めて置けば、24h稼働も可能。
構造概要
①ボウルフィーダー
（ホッパー）
②直進フィーダー
③切出ロボット
④ストッパーシリンダ
⑤押出シリンダ
⑥ワーク検査部ロボット
⑦ワーク排出部ロボット
⑧NG排出部
⑨エアーコンプレッサー
<基本的な動き>
・「①」、「②」のフィーダーで、ワークを「③」の切出ロボット部まで供給する
・「③」の切出ロボットが「⑤」の押出シリンダ部までワークを運搬する
・「⑤」の押出シリンダでワークを検査部手前まで運搬し、「⑥」のワーク検査部ロボットが
ワークを検査部(エリアカメラとラインカメラ)に通し、寸法測定を行う
・「⑦」のワーク排出部ロボットがワークを運搬し、OKであればOK箱、NGであればNG箱へ投入する
<特徴・注意点>
・カメラはエリアカメラとラインカメラの2つがあり、以下写真の部位を測定する事ができる
・範囲指定をしていない部分や、カメラで撮影できない部分、しっかりとワークの線(エッジ)をの
拾えない部分の測定はできない
・寸法公差が±0.010mmまで測定ができる為、少しのバリやゴミでも検出をしてしまう
(可能な限り、バリやゴミが無い状態で検査を行う必要がある)
・測定具での実測値と、検査装置での測定結果の差異が±0.005mm以内である事
【ラインカメラ測定可能部位】
・正面からの外径、外径真円度、内径、内径真円度、内径バリ、内径ゴミ
【エリアカメラ測定可能部位】
・側面からの外径、外径長さ、溝径、溝位置、全長、先端径、ボス高さ
全長測定であれば、「水色枠範囲の中で、平均値を測定する」事となる
内径測定であれば、「水色枠範囲の中で、平均値を測定する」事となる
①
②
③
④
⑤
⑥
⑦
⑧
⑨

## 設備概要(カラー検査装置)
各設備の名称、構造、特徴、注意点まとめ 設備名称 ： カラー検査装置 |  |  |  | 作成日 | 2025-10-24
改訂日
|  |  |  | 承認 | 検印 | 作成
|  |  |  | 細谷 |  | 山下
構造・特徴・注意点
<基本情報>
| メーカー |  | 株式会社NST
| 型式 |  | TM-065※検査カメラ部(キーエンス製) IL-030※全長検査要センサー（キーエンス製）
| 初回購入年月日 |  | 2021年2月22日
| 設備概要 |  | カラー等の左右対称の軸物製品で、「全長≦外径」の
製品の寸法検査は投影機と全長方向から押さえるユニット+距離を測定するセンサーを
用いて計測する。全長の長さは25.00mm迄、外径はφ30.00mmまで検査をする事ができる。
検査装置の精度は、カメラ単品では±0.003mmだが、設備の機差をいれて、
±0.010mmが実際の限界の寸法公差となる。
センサーの精度は±0.001mmだが、カメラ同様±0.010mmが実際の精度。
範囲指定をしていない部分や、カメラで投影できない部分、しっかりとワークの
線(エッジ)をの拾えない部分の測定はできない。
検査装置の検査能力としては、1個辺り2.8秒(1時間辺り1285個)であり、
ホッパーにワークを溜めて置けば、24h稼働も可能。
構造概要
【全体写真】
①パーツフィーダー
②直進フィーダー
③ワーク引込ユニット
④ガイド
⑤計測ユニット
⑥TM-065
<基本的な動き>
・「①」、「②」のフィーダーで、ワークを「③」の取出部まで供給する
・「③」が、「③´」の位置まで移動しワーク内径に棒を指しこむ。
・「③´」から「③」へ引き込み、棒を抜く。
・「④」ガイドが稼働しワークを「⑤」の下へ移動。
・「⑤」計測ユニットが加工しワークを挟み込む。
・この時「⑤」の上部についたセンサーがユニットとの距離を測定し、ワークの全長を測定する。
・「④」が稼働しワークを⑥の間へ移動。
・「⑥」のカメラにより、上下から影を拾い、指定範囲内の測定を行う。
・OK、NGが判定され、排出される。
<特徴・注意点>
・カラーピン検査装置と同じカメラを使用。
・範囲指定をしていない部分や、カメラで投影できない部分、しっかりとワークの線(エッジ)をの
拾えない部分の測定はできない
・寸法公差が±0.010mmまで測定ができる為、少しのバリやゴミでも検出をしてしまう
(可能な限り、バリやゴミが無い状態で検査を行う必要がある)
・測定具での実測値と、検査装置での測定結果の差異が±0.005mm以内である事
①
②
③
④
⑤
⑥
⑥
③´

## 設備概要(計数機)
各設備の名称、構造、特徴、注意点まとめ 設備名称 ： 金属部品計数機 |  |  |  | 作成日 | 2021-09-10
|  |  |  | 改訂日 | 2025-10-21
|  |  |  | 承認 | 検印 | 作成
西尾 高木
構造・特徴・注意点
<基本情報>
| メーカー | 株式会社 光伸舎
| 型式 | DAC-300
| 初回購入年月日 | 2021年9月6日
| 設備概要 | ・製品を電磁フィーダーで整列、切り離しを行い、計数エリア内に落とし、その時の製品の陰を瞬時に判別し計数する。 ※デジタルエリアカウンターはCCDラインセンサカメラを使用した多列計数システム ・製品毎に登録が可能な為、条件設定により重なりも計数可能 ・QRコード読込みの予約機能がある為、客先出荷計画(指示書)の通り計数可能(包装機と連動で包装まで対応可能) ・製品毎の表面積で計数をする為、規格外の異物は判別可能 ※ただし表面積規格内の場合、異物判別は不可
構造概要
<各部の名称・動作>
| ①補助ホッパー：製品投入(容量約20リットル) |  | ⑧排出シャッター ×2：製品止め
| ②ホッパーフィーダ：製品の切り離し |  | ⑨横送りコンベア：包装機送り、製品排出
| ③多列整列フィーダ：製品の整列 |  | ⑩CCDカメラ：-
| ④単列整列フィーダ：数量微調整 |  | ⑪LED光源：-
| ⑤多列フィーダ：製品送り |  | ⑫シグナルタワー：音出る出ないは選択式
| ⑥単列フィーダ：製品微調整送り |  | ⑬桟付き傾斜コンベア：包装品排出用
| ⑦切離コンベア：製品送り |  | ⑭操作パネル：-
<特徴・注意点>
・包装機の包装最大重量5㎏以下の為、計数機対象製品は1袋重量により選定する必要がある
※対象製品は「製品情報一覧表」や、在庫管理表に記載有り
・切削屑やゴミ、異品のサイズ，形状次第ではカウントをしてしまう為、投入前異物除去は必要
※異物有りと判定して設備停止した場合、「数量検査(計量)手順No.10」に基づいて処置を行う
・油付着製品の計数は可能だが計数後の清掃(油除去)は必ず行う必要があり、基本は計数機
対象製品には選定しない事
※防錆剤塗布要の製品を計数する場合は投入前に防錆剤塗布を行う。
・CCDカメラは結露、ゴミ、ホコリにより機能が低下する為、月次始業点検表に基づき点検実施要
・メーカー点検を1年から最長2年で1回行う事を推奨
※振動によるカメラのズレやレンズ汚れ，LEDの照度不足により計数誤差が発生する
※LED寿命は2年～3年 (交換品の購入は数ヶ月掛かるためメーカー点検時に交換推奨)
※基本は月次始業点検表に基づいた点検で問題が無ければメーカー点検は不要
①
⑧
⑪
⑫
⑬
⑭
②
③
④
⑥
⑤
⑦
⑨
⑩
②
①
③
④
⑤
⑥
⑦
⑧
⑧
⑨
⑩
⑪
⑬
⑭
⑫

## 表面処理、熱処理
[6 empty] | ページ | P1/2
[6 empty] | 作成日 | 2014年3月9日
[6 empty] | 改訂日 | 2025年10月13日
[6 empty] | 作成者 | 細谷俊介
【表面処理】
| 名称 | 記号(例) | 代表写真 | 処理メーカー | 特徴
| 亜鉛鍍金 | MFZn ※上記記号は旧JIS |  | (有)浅倉鍍金工業所 神谷理研(株) | ①鉄の耐食性、装飾性、塗装密着性UP ②亜鉛鍍金にクロメート処理を施す事で耐食性UP ③クロメート処理には無色(白)、黒色がある ④仕様は色、膜厚で管理される(膜厚は5～15μm程付着し、寸法が変化する) ⑤内径部には鍍金は基本付着しない
| ニッケル鍍金 | MFNi ※上記記号は旧JIS |  | 神谷理研(株) | ①亜鉛鍍金よりも耐食性は劣るが、硬度、耐摩耗性に優れている ②仕様は、色、膜厚、硬度で管理される(膜厚は3～8μm程付着し、寸法が変化する) ③内径部には鍍金は基本付着しない
| 亜鉛ニッケル鍍金 (中ニッケル鍍金) | MFZnNi ※上記記号は旧JIS |  | 神谷理研(株) | ①亜鉛鍍金の耐食性をさらに向上させた鍍金(中ニッケル鍍金とも言う) ②仕様は、色、膜厚で管理される(膜厚は5～15μm程付着し、寸法が変化する) ③内径部には鍍金は基本付着しない
| 高ニッケル鍍金 | Ep-Fe/～ ※上記記号は新JIS |  | 神谷理研(株) | ①亜鉛鍍金、亜鉛ニッケル鍍金以上の耐食性を持つ鍍金 ②仕様は色、膜厚、ニッケルの共析率で管理される(膜厚は5～15μm程付着し、寸法が変化する) ③白色指定だとしても、見た目の外観は薄青色 ④内径部には鍍金は基本付着しない
| クロム鍍金 | MFCr ※上記記号は旧JIS |  | 神谷理研(株) | ①装飾性、耐食性UP ②装飾性重視の場合、下地処理にニッケル処理有り ③仕様は膜厚にて管理(膜厚は電極付近は50μm程厚く付着し、角部程付着しやすい) ④内径部には鍍金は基本付着しない
| 金鍍金 | MFAu ※上記記号は旧JIS |  | 仲山貴金属鍍金（株） | ①銅合金へ処理するのが一般的 ②耐食性、はんだ性、装飾性、電気伝導性に優れる ③金鍍金下地にはニッケル処理が必須 ④膜厚で管理される
| ジオメット | - |  | (株)エム・イー・シー | ①素材にアルミや亜鉛の金属フレークを添付(密着性UPの為、ショットブラスト前処理有) ②耐熱性、耐食性に優れる(亜鉛鍍金よりも耐食性は良い) ③水素脆性無し ④アルミとの電食防止効果 ⑤均一付着が困難 ⑥付着量で管理される(鍍金と異なり膜厚管理ではないが、大よそ8μm程膜が付着し、寸法が変化する)
| メタス | - |  | (有)浅倉鍍金工業所 | 基本はジオメットと同様だが以下が異なる ①耐食性がジオメットよりも良い ②低粘度での処理が可能であり、均一性がジオメットよりも高い →液ダレの問題が発生し辛い
| アルマイト | A～ |  | ゴトー理研(株) | ①アルミニウムの陽極酸化皮膜を生成 ②アルミニウムの耐食性、耐摩耗性向上 ③装飾効果(様々な色にできる) ④膜厚で管理される(材料側へ浸透する)
P2/2
【熱処理】
| 名称 | 記号(例) | 代表写真 | 処理メーカー | 特徴
| 調質 (焼入焼戻) | - |  | 遠州熱研(有) | ①鉄の硬度、耐摩耗性UP(焼入で赤熱→急冷により硬度UP、焼戻による再加熱→空冷で靱性を持たせる) ②管理は硬度、硬化層深さ ③保管に油塗布要
| 浸炭焼入焼戻 | - |  | 遠州熱研(有) 浜松熱処理工業(株) （株）中遠熱処理技研 | ①低炭素材料(Cが0.25％以下)を浸炭用ガス中で加熱し、材料表面に炭素を浸透拡散させる熱処理(表面は硬く、中は靱性がある) ②強度、耐摩耗性UP ③管理は硬度、硬化層深さ ④保管に油塗布要
| HR30N | - |  | 遠州熱研(有) | ①析出硬化型ステンレス鋼(SUS6～)に施す熱処理。固溶化(1020～1060℃から急冷)後に、析出硬化処理(620～630℃)を行うと、Cuの析出により硬化する ②オーステナイト系ステンレスに匹敵する成形性を持ち、マルテンサイト系ステンレス鋼と同等の強度を持つ ③管理は硬度、硬化層深さ ④保管に油塗布要
| ガス軟窒化 | - |  | 浜松熱処理工業(株) | ①窒化処理(鋼表面に窒素を拡散浸透させる処理) ②軟窒化処理は窒化用ガスに少量の浸炭用ガスを混合し窒素と炭素を鋼表面に浸透拡散させ、表面硬度UP ③管理は硬度、硬化層深さ
| イソナイト | - |  | 浜松熱処理工業(株) | ①窒化処理(鋼表面に窒素を拡散浸透させる処理) ②溶融塩浴熱処理で、鋼の変態点より低い600℃前後の温度で処理される。耐摩耗性、耐食性、疲労強度UP ③管理は硬度、硬化層深さ ④保管に油塗布要
| 高周波焼入 | - |  | （株）浜松高周波 | ①高い周波数の誘導加熱（IH）を利用し、必要な部分のみの焼入を行う処理 ②加熱部分は少なく全体加熱に比べエコであり、加えて全体焼入れに比べ製品変形量を抑制できる。 ③管理は硬度、硬化層深さ ④保管に油塗布要
表面処理・熱処理一覧表